## foil
Imaginärer Wert
Literaturwert/Datenblatt
Experimentell bestimmt (+/-Fehler) |  |  |  |  | layers
berechnet |  | outer layer | [5 empty] | inner layer | [5 empty] | tensile modulus |  |  | tensile strength |  |  |  |  | Bruchdehnung
|  | 1. layer | 1. layer | 2. layer | 2. layer | 3. layer | 3. layer | 4. layer | 4. layer
name | description | material | thickness | material | thickness | material | thickness | material | thickness | thickness | areal mass | density | percentage passive material | E_t_xx | E_t_yy | E_t_xy | R_t_xx | R_t_yy | R_t_xy | nu_xy | G_xy | eps_xx | sources | Comment
|  |  | µm |  | µm |  | µm |  | µm | µm | kg/m^2 | kg/m^3 | % | GPa | GPa | GPa | MPa | MPa | MPa | 1 | GPa | %
ElViS_p_1 | Showa Denko 111 µm Aluminium-Kunststoff-Verbund | PET | 12 | Nylon ON | 15 | Al | 40 | Cast PP | 40 | 110(+/-0.8) | 0.18 | 1698.18 | 100 | 3.325(+/-0.46) |  |  | 91.6(+/-5.8) |  |  | 0.33 | 1.252899 | 5.8 | https://matweb.com/search/DataSheet.aspx?MatGUID=b1aa69c0528a40729478403542a8c94a
ElViS_p_2 | DNP 65 µm Aluminium-Kunststoff-Verbund | Nylon ON | 12 | DL | 4 | Al | 25 | PP | 24 | 63(+/-0.5) | 0.108 | 1630.69 | 100 | 5.493(+/-1.11) |  |  | 79.5(+/-4.1) |  |  | 0.33 | 2.069826 | 4.1 | https://matweb.com/search/DataSheet.aspx?MatGUID=b1aa69c0528a40729478403542a8c94a
ElViS_p_3 | T300 - laminate AC220127 - Carbon Woven Fabric Plain 200g/m2 + low-temperature cure two-part bisphenol-A based epoxy resin (resin-105 and hardener206 supplied by West System) | T300 | - | Epoxy | - | - | - | - | - | 750 | 1.1625 | 1550 | 100 | 45 | [8 empty] | 10.1016/j.matdes.2019.108228 | > Compression strength + shear modulus + shear strength given > thickness not given
ElViS_p_4 | Glassfiberweave (0/90) with epoxy | Glassfiber | - | Epoxy | - | - | - | - | - | 100 | 0.19 | 1900 | 100 | 25 | 25 |  | 350 | 350 |  | 0.2 | 4 |  | 10.1088/2399-7532/ab3bdd http://www.performance-composites.com/carbonfibre/mechanicalproperties_2.asp
ElViS_p_5 | T800 - laminate
ElViS_p_6 | ultrathin CF-PEAK foil | [8 empty] | 35 | 0.0192 |  | 100 | 8.4(+/-0.4) |  |  | 37(+/-4.5) |  |  | 0.26 | 2.288 | 2.1 | 10.2514/6.2020-0206
Note on A10: Kühn, Johannes: GGF. Material nehmen bei dem alle Parameter bekannt sind

## separator
Imaginärer Wert
Literaturwert/Datenblatt
Experimentell bestimmt (+/-Fehler)
berechnet | [7 empty] | tensile modulus |  |  | tensile strength | [5 empty] | MD Bruchdehnung | TD Bruchdehnung
name | description | material | thickness | areal mass | density | porosity | percentage passive material | E_t_xx | E_t_yy | E_t_xy | R_t_xx |  | R_t_yy | R_t_xy | nu_xy | G_xy | eps_xx | eps_yy | sources | comment
|  |  | µm | kg/m^2 | kg/m^3 | % | % | GPa | GPa | GPa | MPa |  | MPa | MPa |  | GPa | %
ElViS_s_1 | T 12µm PP-Separator | PP | 11(+/-0.4) | 0.008 | 686.84 | 39 | 100 | 0.927(+/-0.094) | 0.4707801 |  | 138(+/-4.2) |  | 116 |  | 0.42 | 0.2620838 | 134 | 187 | 10.1149/1945-7111/ab8a99 MaterialData.pdf | measured ILK
ElViS_s_2 | Celgard 2400 PP-Separator | PP | 26(+/-0.4) | 0.015 | 565.79 | 41 | 100 | 0.902(+/-0.117) | 0.4580838 |  | 127(+/-3.9) |  | 14 |  | 0.42 | 0.2550157 | 58(+/-8.9) | 525 | 10.1149/1945-7111/ab8a99 MaterialData.pdf | measured ILK
ElViS_s_3 | Whatman GF/C 260µ separator | Glasfaser | 260 | 0.053 | 203.8462 |  | 100 | 0.014 (+/- 0.029) |  |  | 0.6 (+/- 0.2) | [7 empty] | 10.1002/aesr.202000093 | measured ILK
ElViS_s_4 | Marubeni SEMCORP PE + ALOX HS7T22 | PE + ALOX | 11 | 0.0112 | 1018.182 |  | 100 | 0.1328 (+/- 0.095) |  |  | 176.23(+/-18) | 127.7 (+/- 33.9) | 165.05(+/-27) |  |  |  | 89(+/-8) | 109(+/-6) |  | measured ILK
ElViS_s_5 | Celgard ES1208 PP-Separator | PP | 12 | 0.0059 | 491.6667 | 52 | 100 | 1.5 (+/- 0.13) |  |  | 176.52 | 131.7 (+/- 14.9) | 12.75 |  | 0.42 |  |  |  |  | measured ILK
ElViS_s_6 | 0 /90 woven GF fabric (GF plain weave, style 1086), with a by Gividi Fabrics s.r.l., Italy, and supplied by Isola Group, Europe | Glasfaser | 50 | 0.053 | 1060 |  | 100 | 25.4(+/-3.3) | 13.3(+/-0.7) |  | 287 |  | 72 | [5 empty] | 10.1002/aesr.202000093
ElViS_s_7 | BN/PVdF separator | PVDF | [5 empty] | 1.2(+/-0.2) | 1.2(+/-0.2) | 1.2(+/-0.2) | 13.1(+/-1.2) | [7 empty] | 10.1016/j.ensm.2020.08.018 | thickness not given
Note on B10: Kühn, Johannes: Datenblatt ergänzen
Note on B13: Kühn, Johannes: Datenblatt ergänzen

## anode
Imaginärer Wert
Literaturwert/Datenblatt
Experimentell bestimmt (+/-Fehler)
berechnet | [9 empty] | #sollte nochmal überprüft werden | [11 empty] | tensile modulus |  |  | tensile strength |  |  |  |  | Bruchdehnung
|  | active layer | active layer | active layer | active layer | active layer | active layer | active layer | substrate layer | substrate layer | substrate layer |  |  |  |  | active layer |  |  |  | {'rate': {'value': 0.1, 'unit': 'C’} | {'rate': {'value': 0.5, 'unit': 'C’}
name | description | material | thickness | areal mass active material | mass percentage active material | theoretical capacity active material | areal capacity | layers | material | thickness | areal mass | thickness | density | porosity | areal mass | areal mass | areal mass passive material | weight percentage passive material | potential vs Li | specific capacity | specific capacity | E_t_xx | E_t_yy | E_t_xy | R_t_xx | R_t_yy | R_t_xy | nu_xy | G_xy | eps_xx | sources | comment
|  |  | µm | mg/cm^2 | % | mAh/g | mAh/cm^2 |  |  | µm | mg/cm^2 | µm | g/cm^3 | % | mg/cm^2 | mg/cm^2 | mg/cm^2 | % | V | mA.h/g | mA.h/g | GPa | GPa | GPa | MPa | MPa | MPa | 1 | GPa | %
ELVIS_a_1 | CCI_871 (4078), Doppeltbeschichtete Cu-Folie Graphit | Graphit | 90.5 | 11.42857 | 95.7 | 350 | 4 | 2 | Cu blanc | 14 | 12.42 | 206(+/-0.5) | 1.801 | 42 | 36.30416 | 11.94208 | 13.40286 | 36.91824 | 0.1 |  |  | 3.563(+/-0.18) |  |  | 22.1(+/-0.14) |  |  | 0.35 | 1.489982 | 6.26(+/-0.83) | 10.1016/j.ijengsci.2020.103232 https://matweb.com/search/DataSheet.aspx?MatGUID=1980eb23287a4408adc404dd39293942
ELVIS_a_2 | CCI_872 (4078), Einseitigbeschichtete Cu-Folie Graphit | Graphit | 52 | 6.571429 | 95.7 | 350 | 2.3 | 1 | Cu blanc | 14 | 12.42 | 71(+/-0.5) | 2.716436 | 41 | 19.2867 | 6.866697 | 12.70257 | 65.86183 | 0.1 |  |  | 14.036(+/-0.4) |  |  | 65.8(+/-0.36) |  |  | 0.35 | 5.8696 | 5.85(+/-1.02) | 10.1016/j.ijengsci.2020.103232 https://matweb.com/search/DataSheet.aspx?MatGUID=1980eb23287a4408adc404dd39293942
ELVIS_a_3 | CCI_870 (4078), Einseitigbeschichtete Cu-Folie Graphit | Graphit | 91 | 11.42857 | 95.7 | 350 | 4 | 1 | Cu blanc | 14 | 12.42 | 110(+/-1.1) | 1.3 | 43 | 24.36208 | 11.94208 | 12.91143 | 52.99805 | 0.1 |  |  | 8.396(+/-1.22) |  |  | 38.6(+/-0.22) |  |  | 0.35 | 3.499764 | 5.2(+/-0.9) | 10.1016/j.ijengsci.2020.103232 https://matweb.com/search/DataSheet.aspx?MatGUID=1980eb23287a4408adc404dd39293942
ELVIS_a_4 | CCl_A-1599, Doppeltbeschichtete Cu-Folie Graphit | nat. Graphit | 38 | 6.571429 | 95 | 350 | 2.3 | 2 | Cu blanc | 14 | 12.42 | 96(+/-2.8) | 1.7 | 23 | 26.25459 | 6.917293 | 13.07714 | 49.80898 | 0.1 | [11 empty] | 10.1016/j.ijengsci.2020.103232 https://matweb.com/search/DataSheet.aspx?MatGUID=1980eb23287a4408adc404dd39293942
ELVIS_a_5 | IWS Li-Metal | Li-Metal | 50 | 2.390794 | 98 | 3860 | 9.23 | 1 | - | 0 | 0 | 50 | 0.535 | - | 2.439586 | 2.439586 | 0.04781588 | 1.96 | 0 |  |  | 4.91 |  |  | 0.4583504 |  |  | 0.36 | 1.776893 |  | https://www.periodensystem-online.de/index.php?id=modify&el=3 https://link.springer.com/article/10.1007/s10853-018-2971-3
ELVIS_a_6 | T300B 1K 50B | fiber | 213.6057 | 30.03003 | 60 | 222 | 4 | 1 | - | 0 | 0 | 213.6057 | 1.405863 |  | 30.03003 | 18.01802 | 12.01201 | 40 | 0.1 | 222 |  | 230 |  |  | 3530 |  |  | 0.3 | 8.933884 |  | 10.1149/2.0041609jes | >potential muss spezifiziert werden >faserdichte ist nicht gleich der Dichte eines Geleges
ELVIS_a_7 | T300 unsized | fiber | 191.9857 | 26.99055 | 60 | 247 | 4 | 1 | - | 0 | 0 | 191.9857 | 1.405863 |  | 26.99055 | 16.19433 | 10.79622 | 40 | 0.1 | 247 |  | 230 |  |  | 3530 |  |  | 0.3 | 8.933884 |  | 10.1149/2.0041609jes | >potential muss spezifiziert werden >faserdichte ist nicht gleich der Dichte eines Geleges
ELVIS_a_8 | T800 40B | fiber | 192.9896 | 27.43484 | 60 | 243 | 4 | 1 | - | 0 | 0 | 192.9896 | 1.421571 |  | 27.43484 | 16.46091 | 10.97394 | 40 | 0.1 | 243 |  | 294 |  |  | 5490 |  |  | 0.3 | 11.41983 |  | 10.1149/2.0041609jes
ELVIS_a_9 | IMS65 E23 | fiber | 224.9381 | 31.44654 | 60 | 212 | 4 | 1 | - | 0 | 0 | 224.9381 | 1.398009 |  | 31.44654 | 18.86792 | 12.57862 | 40 | 0.1 | 212 |  | 290 |  |  | 6000 |  |  | 0.3 | 11.26446 |  | 10.1149/2.0041609jes
ELVIS_a_10 | IMS65 unsized | fiber | 150.4318 | 21.03049 | 60 | 317 | 4 | 1 | - | 0 | 0 | 150.4318 | 1.398009 |  | 21.03049 | 12.6183 | 8.412198 | 40 | 0.1 | 317 |  | 290 |  |  | 6000 |  |  |  | 11.26446 |  | 10.1149/2.0041609jes
ELVIS_a_11 | T300 fiber with Li-metal (desized for 400°C for 15min) | carbon fiber + Li metal | 250 | 9.947184 | 100 | 3806 | 4 | 1 | - | 0 | 0 | 250 | 0.3978874 |  | 9.947184 | 9.947184 | 0 | 0 | 0 |  |  | 4.5(+/-0.6) |  |  | 53(+/-7) |  |  | 0.3 | 0.1747934 |  | 10.1016/j.ensm.2020.08.018 10.1021/acs.nanolett.8b04106 | > Fasergewebe + Lithium keine areal mass beschrieben (Johannes hat Supporting Material angefragt)
ELVIS_a_12 | Graphite/Fiber/Cellulose Anode (40/40/20) | Graphite/Fiber | 192.3077 | 5 | 80 | 200 | 1 | 1 | - | 0 | 0 | 192.3077 | 0.325 | 83 | 6.25 | 6.25 | 1 | 16 | 0.1 |  |  | 550 | [5 empty] | 0.3 |  |  | 10.1016/j.compscitech.2013.07.029 10.1016/j.compscitech.2012.01.006 | 850 S/m + tensile strength + eps aus graphen lesen: http://dx.doi.org/10.1016/j.compscitech.2012.01.006
ELVIS_a_13 | rGo/Si/BANF (40/50/10) | Si + rGo | 8 | 1.5 | 90 | 255 | 0.4 | 1 | - | 0 | 0 | 8 | 0.5 |  | 1.666667 | 1.666667 | 0.15 | 9 | 0.1 |  |  | 6.2(+/-0.4) |  |  | 37(+/-3) |  |  | 0.3 | 0.2408264 | 0.7(+/-0.1) | https://doi.org/10.1021/acsami.1c06413?urlappend=%3Fref%3DPDF&jav=VoR&rel=cite-as | mechanical properties in Supporting information
ELVIS_a_14 | Si-CNT | Si | 20 | 2.50567 | 47(+/-2) | 985 | 1.16 | 1 | - | 0 | 0 | 20 | 1.3 |  | 5.331213 | 5.331213 | 1.328005 | 24.91 | 0.4 |  |  | 19.53627 |  |  | 90 |  |  | 0.3 | 0.7586033 | 0.5 | https://doi.org/10.1021/nn303393p | Tensile modulus aus graph extrahieren
ELVIS_a_15 | Si-PAA/PAA/AB (78/2/20) | Si | 45(+/-2) | 1.0(+/-0.12) | 73 | 3500 | 2.555 | 1 | - | 0 | 0 | 45 | 0.2222222 |  | 1.369863 | 1.369863 | 0.27 | 19.71 | 0.4 |  |  | 7 |  |  | 1 |  |  | 0.3 | 3.743478 | 13 | https://doi.org/10.1002/cssc.201701281 | Tensile modulus/ elongation / TS aus graph extrahieren
ELVIS_a_16 | T800-Fiber + SBE | T800 fiber | 44(+/-7) | 0.7433333 | 26.13383 | 232(+/-26) | 0.1724533 | 1 | - | 0 | 0 | 44 | 0.6464395 |  | 2.844334 | 2.844334 | 0.5490719 | 19.30406 | 0.1 |  |  | 47(+/-5) | 1.7(+/-0.3) |  | 680(+/-88) | 12.1(+/-1.6) |  | 0.36(+/-0.01) | 1.5(+/-0.2) |  | 10.1016/j.compscitech.2018.08.044 10.1088/2399-7532/ab3bdd | fiberdensity 1.81 / SBE density of 1.123 g/cm³
ELVIS_a_17 | ElViS_E_001 YSH Pitch fibre desized on 8µm Cu primer with graphite slurry | [20 empty] | 18.6 (+/- 2.6) |  |  | 45.2 (+/- 2.1) | [6 empty] | Zugprüfung ohne Aufleimer und Delamination von Slurry und Primerfolie --> nicht aussagekräftige Werte
ELVIS_a_18 | ElViS_E_002 YSH Pitch fibre sized on 8µm Cu primer with graphite slurry | [20 empty] | 9.2 (+/- 5.9) |  |  | 47.4 (+/- 11.8)
ELVIS_a_19 | ElViS_E_003 PX-35 UD fabric on 12µm Cu primer | PX35 fiber | [19 empty] | 16.9 (+/- 20.9) |  |  | 58.5 (+/- 23.5)
ELVIS_a_20 | ElViS_E_004 PX-35 UD fabric on 12µm Cu primer with hardcarbon slurry | PX35 fiber + HC | [19 empty] | 14.2 (+/- 4.0) |  |  | 44.3 (+/- 7.0)
Note on A8: Kühn, Johannes: Zeile korrigiert restliche überprüfen
Note on A11: Kühn, Johannes: wurde von ILK nicht mechanisch charakterisiert
Note on C5: Passive Anteile berücksichtigen!?
Note on D13: Kühn, Johannes: Faserformel (3-1)
Note on D14: Kühn, Johannes: Faserformel (3-1)
Note on D15: Kühn, Johannes: Faserformel (3-1)
Note on D16: Kühn, Johannes: Faserformel (3-1)
Note on D17: Kühn, Johannes: Faserformel (3-1)
Note on E23: Kühn, Johannes: - Berechnung: Fasergewicht: 2.3 mg/cm gespreizt auf 3cm breite
Note on F12: Kühn, Johannes: Reinheit IWS
Note on F13: Kühn, Johannes: entspricht Faservolumenanteil: ~60%
Note on F14: Kühn, Johannes: entspricht Faservolumenanteil: ~60%
Note on F15: Kühn, Johannes: entspricht Faservolumenanteil: ~60%
Note on F16: Kühn, Johannes: entspricht Faservolumenanteil: ~60%
Note on F17: Kühn, Johannes: entspricht Faservolumenanteil: ~60%
Note on F23: Kühn, Johannes: Berechnung unter Annahme: - Faservolumenanteil 18% - SBE Volumenanteil 82% Faserdichte: 1.81g/cm³ SBE-dichte: 1.123 g/cm³
Note on G12: Kühn, Johannes: Literaturwert
Note on H6: Fachbezeichnung klären!
Note on H12: Kühn, Johannes: Bestimmt für 50um Lithium folie
Note on N6: Kühn, Johannes: Welche dichte soll das sein? Gesamtdichte oder Dichte der Beschichtung auf der Folie (letzteres steht in der Spalte)
Note on N13: Kühn, Johannes: bisher nur skelettdichte
Note on N14: Kühn, Johannes: skelettdichte (experimentell circa 0.7)
Note on N15: Kühn, Johannes: skelettdichte (experimentell circa 0.7)
Note on N16: Kühn, Johannes: skelettdichte (experimentell circa 0.7)
Note on N17: Kühn, Johannes: skelettdichte (experimentell circa 0.7)
Note on N18: Kühn, Johannes: skelettdichte (experimentell circa 0.7)
Note on P6: Kühn, Johannes: hier ist glaube ein Fehler: areal mass = Gesamtgewicht je cm² (Aktivmaterial + Passivmaterial+Substrat
Note on Q6: Kühn, Johannes: Hier ist glaube auch etwas nicht richtig: active material areal mass (Spalte E) ist der Wert an Aktivmaterial (=95.7%) auf einer Seite -> wenn du jetzt für beide Seiten das ausrechnen willst ist es lediglich 2* Spalte E

## cathode
Imaginärer Wert
Literaturwert/Datenblatt
Experimentell bestimmt (+/-Fehler)
berechnet | [20 empty] | tensile modulus |  |  | tensile strength |  |  |  |  | Bruchdehnung
|  | active layer | active layer | active layer | active layer | active layer | active layer | active layer | substrate layer | substrate layer | substrate layer |  |  | active layer |  |  |  |  | {'rate': {'value': 0.1, 'unit': 'C’} | {'rate': {'value': 0.5, 'unit': 'C’}
name | description | material | thickness | areal mass active material | mass percentage active material | theoretical capacity active material | areal capacity | layers | material | thickness | areal mass | thickness | density | porosity | areal mass | passive areal mass | percentage passive material | potential vs Li | specific capacity | specific capacity | E_t_xx | E_t_yy | E_t_xy | R_t_xx | R_t_yy | R_t_xy | nu_xy | G_xy | eps_xx | sources
|  |  | µm | mg/cm^2 | % | mAh/g | mAh/cm^2 |  |  | µm | mg/cm^2 | µm | g/cm^3 | % | mg/cm^2 | mg/cm^2 | % | V | mAh/g | mAh/g | GPa | GPa | GPa | MPa | MPa | MPa |  | GPa | %
ElVis_c_1 | CCI_804/2_NMC622 bzw. CCI_805/1_NMC622, Doppeltbeschichtete Al-Folie NMC | NMC622 | 81.85 | 22.892 | 97 | 175 | 4.0061 | 2 | Al blanc | 13.3 | 6.6 | 177(+/-2.4) | 3.049 | 31 | 53.8(+/-0.5) | 8.128 | 15.10781 | 3.7 |  |  | 4.763(+/-0.396) |  |  | 23.2(+/-1.4) |  |  | 0.33 | 1.794754 | 0.6(+/-0.16) | https://matweb.com/search/DataSheet.aspx?MatGUID=b1aa69c0528a40729478403542a8c94a
ElVis_c_2 | EnvitesEnergy_LFP, Doppeltbeschichtete Al-Folie LFP | LFP | 50 |  |  |  |  | 2 | Al | 15 |  | 115 |  |  |  | #DIV/0! | #DIV/0! | 3.2 |  |  | 5.292(+/-0.757) |  |  | 25.1(+/-0.11) |  |  | 0.33 | 1.994087 | 1.4(+/-0.6) | https://matweb.com/search/DataSheet.aspx?MatGUID=b1aa69c0528a40729478403542a8c94a
ElVis_c_3 | IWS Slurry Kathode E_CS_1591 | S | 102.465 | 2.165 | 60 | 1672 | 3.61988 | 2 | Al | 8 | 2.2 | 212.93 (+/-12.6) | 0.4422424 |  | 9.416667 | 4.127833 | 43.8354 | 2.1 |  |  | 0.419 (+/- 0.164) |  |  | 4.4 (+/-0.66) |  |  | 0.33 | 0.1578841
ElVis_c_4 | CCl K-1606, Doppeltbeschichtete Al-Folie NMC | NMC622 | 43.5 | 12.5 | 95 | 160 | 2 | 2 | Al pre coated | 15 | . | 102(+/-2.0) | 2.978 | 36 | 30.4(+/-0.2) | #VALUE! | #VALUE! | 3.7
ElVis_c_5 | carbon fabric (T300, 3 K) with 1 M polysulfide catholyte (desized at 500°C for 2h) | Li2S8 | 0 | 1 | 9.97009 | 1675 | 4 | 1 | T300 | 200 | 9.03 | 200 |  |  | 19.06 | 9.9297 | 52.09706 | 2.1 |  |  | 18.9 |  |  | 218.2 |  |  | 0.3 | 0.7341322 |  | 10.1016/j.ensm.2020.08.018
ElVis_c_6 | PANI/BANF/CNT (15/73/12) | Anilin | 15 | 0.3 | 15 | 147 | 0.0441 | 1 | - | 0 | 0 | 15 | 1.333333 |  | 2 | 0.98 | 49 | 3.3 |  |  | 4.0(+/-0.5) |  |  | 40(+/-4) |  |  | 0.41 | 1.411175 | 1.7(+/-0.2) | 10.1039/d0nr04573j
ElVis_c_7 | LFP/GO/BANF (80/15/5) | LFP | 8 | 1.7 | 80 | 160 | 0.15 | 1 | - | 0 | 0 | 8 | 0.7 |  | 2.125 | 0.97875 | 46.05882 | 3.4 |  |  | 5(+/-0.4) |  |  | 46(+/-4) |  |  | 0.3 | 1.76396875 |  | https://doi.org/10.1021/acsami.1c06413?urlappend=%3Fref%3DPDF&jav=VoR&rel=cite-as
ElVis_c_8 | V2O5 + 10% P3HT-b-PEO | V2O5 | 33.3(+/-8.3) | 0.9902974 | 90 | 187.2 | 0.1853837 | 1 | - | 0 | 0 | 33.3(+/-8.3) | 0.3304296 |  | 1.10033 | 0.9889967 | 89.88179 | 3 |  |  | 3.4 |  |  | 27.73 |  |  | 0.36 | 1.36 | 2.02 | https://doi.org/10.1038/srep14166 https://www.azom.com/properties.aspx?ArticleID=1676
ElVis_c_9 | LFP / CB / PVDF coated CF (88/6/6) of fiber was 50% coated (Hexcel 12k Hextow AS4, Hexcel Cambridge UK)) | LFP | 50 | 6.74mg/cm | 44 | 66 | 0.44484 mAh/cm | 1 | - | 0 | 0 | 50 | 1.79 |  |  | #VALUE! | #VALUE! | 3.4 |  |  |  | 2.4 |  |  | 25 |  |  |  |  | 10.1016/j.compscitech.2018.04.041
Note on A12: Kühn, Johannes: System als Cathode nicht nachprüfbar (Gewicht der Fasern + Flüssigkeit nicht ermittelbar) -> Gesamtzelle aber zum Vergleich nutzen
Note on B9: Kühn, Johannes: Kann das weg weil wichtige Daten fehlen? Wurde das für die Berechnung genutzt?
Note on B16: [Kommentarthread] Ihre Version von Excel gestattet Ihnen das Lesen dieses Kommentarthreads. Jegliche Bearbeitungen daran werden jedoch entfernt, wenn die Datei in einer neueren Version von Excel geöffnet wird. Weitere Informationen: https://go.microsoft.com/fwlink/?linkid=870924. Kommentar: Informationen über Activmaterial beladung sehr gering
Note on D5: Kühn, Johannes: bezieht sich erneut auf nur eine Lage bei doppelseitigen elektroden
Note on E5: Kühn, Johannes: Berechnung ist unterschiedlich je nachdem was im Datenblatt gegeben ist. wenn die Masse an Beschichtung und die Gesamtmasse gegeben ist kann man das Gewicht des Stromkollektors ausrechnen wenn die Flächenkapazität (Spalte H) gegeben ist kann man diese nutzen um mit der theo. capazität (Spalte G) die Masse an aktivmaterial je cm² zu bestimmen (allerdings ist der Fehler größer da der theo. Wert nicht dem realen entspricht)
Note on H6: Kühn, Johannes: die areal capacity bezieht sich immer auf eine Seite falls Doppelseitige Elektroden vorliegen
Note on L8: Kühn, Johannes: das Datenblatt gibt eine Beschichtungs-Masse von 47.20mg/cm² (+/-2%) an
Note on L11: Kühn, Johannes: das Datenblatt gibt eine Beschichtungs-Masse von 47.20mg/cm² (+/-2%) an
Note on N6: Kühn, Johannes: das ist die Gesamtdichte inkl. Al Folie
Note on N16: [Kommentarthread] Ihre Version von Excel gestattet Ihnen das Lesen dieses Kommentarthreads. Jegliche Bearbeitungen daran werden jedoch entfernt, wenn die Datei in einer neueren Version von Excel geöffnet wird. Weitere Informationen: https://go.microsoft.com/fwlink/?linkid=870924. Kommentar: Density of single filament
Note on P6: Kühn, Johannes: wir sollten uns auf eine Einheit festlegen in den sheets zuvor wurden SI Einheiten genutzt jetzt nicht mehr
Note on Q6: Kühn, Johannes: Wird das benötigt für die Berechnung?
Note on S14: [Kommentarthread] Ihre Version von Excel gestattet Ihnen das Lesen dieses Kommentarthreads. Jegliche Bearbeitungen daran werden jedoch entfernt, wenn die Datei in einer neueren Version von Excel geöffnet wird. Weitere Informationen: https://go.microsoft.com/fwlink/?linkid=870924. Kommentar: Aus Graph entnommen

## electrolyte
Imaginärer Wert
Literaturwert/Datenblatt
Experimentell bestimmt (+/-Fehler)
berechnet | [6 empty] | tensile modulus |  |  | tensile strength |  |  |  |  | MD Bruchdehnung | TD Bruchdehnung
|  | solid phase | solid phase | solid phase | solid phase | solid phase | solid phase | solid phase | solid phase | solid phase | solid phase | solid phase | solid phase | solid phase | solid phase | solid phase | liquid phase | liquid phase
name | description | material | mass | density | porosity | polymer molar weight | E_t_xx | E_t_yy | E_t_xy | R_t_xx | R_t_yy | R_t_xy | nu_xy | G_xy | eps_xx | eps_yy | material | ionic conductivity | thickness | volume per capacity | density | electrolyte mass per capacity | attributes | sources
|  |  | kg/m^2 | kg/m^3 | % | g/mol | GPa | GPa | GPa | MPa | MPa | MPa |  | GPa | % |  |  | S/cm | µm | µL/mAh | g/ml | g/mAh | %
ElViS_e_1 | PVDF-HFP Matrix with 1 M lithium difluoro(oxalato)borate (LiDFOB) 0.4 m lithium tetrafluoroborate (LiBF4) in fluoroethylene carbonate (FEC)–diethyl carbonate (DEC) (1:2, v/v) liquid electrolyte | PVDF-HFP polymer | 0.03 | 1.78 | 50 | 470000 |  |  |  | 10 | [6 empty] | 1 M LiDFOB 0.4M LiBF4 FEC:DEC (1:2, v/v) |  | 7.5(+/-2.5) |  |  |  | [ {'flexural_modulus': {'value': 1100.0, 'unit': '%'}}, {'energy_density': {'value': -3.0, 'unit': '%'}} ] | 10.1002/aenm.202100997 10.1126/science.aat9513 10.1002/app.46711
ElViS_e_2 | PVDF | PVDF polymer |  |  |  | 38000 |  |  |  | 7 | [6 empty] | - |  | - |  |  |  |  | 10.1002/app.46711
ElViS_e_3 | Bisphenol A ethoxylate dimethacrylate (Mn: 540 g mol 1) liquid (PC) (EC) (LiTf ) (LiBoB) | Bisphenol A ethoxylate dimethacrylate |  |  |  | 540 | 0.5 | [9 empty] | 0.4M LiBoB 0.6M LiTf EC:PC (50:50 wt%) | 0.0002 | [5 empty] | 10.1002/aesr.202000093
ElViS_e_4 | LiClo4 in EC/PC +PAN | PAN | [15 empty] | 0.002 | [5 empty] | 10.1016/j.est.2021.102747
ElViS_e_5 | Poly-(ethylenglykol)-methylether-methacrylat + LiTf | Poly-(ethylenglykol)-methylether-methacrylat | [21 empty] | http://dx.doi.org/10.1016/j.compscitech.2013.09.026
ElViS_e_6 | Epoxy / Liquid-electrolyte | Epoxy | [21 empty] | 10.1016/j.compscitech.2017.04.031
ElViS_e_7 | Polypoly(ethylene oxide)-methacrylate | Polypoly(ethylene oxide)-methacrylate |  | 1.2 |  |  | 2 | [10 empty] | 1.2e-08 | 1000 |  |  |  |  | https://doi.org/10.1016/j.ssi.2013.01.019
ElViS_e_8 | LP30 + additives | [18 empty] | 6.7 | 1.3 | 0.00871
Note on A8: Kühn, Johannes: Polymere als Matrix für einen flüssigen Elektrolyt (siehe Gel-Elektrolyt) Die Eigenschaften sind abhängig vom Verhältnis zwischen Polymer und Flüssigkeit
Note on Y5: Kühn, Johannes: aus paper berechnete vor/nachteile

## current_collector
Imaginärer Wert
Literaturwert/Datenblatt
Experimentell bestimmt (+/-Fehler)
berechnet | [12 empty] | tensile modulus |  |  | tensile strength |  |  |  |  | Bruchdehnung
[11 empty] | {'rate': {'value': 0.1, 'unit': 'C’} | {'rate': {'value': 0.5, 'unit': 'C’}
name | description | material | thickness | density | porosity | areal mass | active material areal mass | passive material areal mass | weight percentage passive material | potential vs Li | specific capacity | specific capacity | E_t_xx | E_t_yy | E_t_xy | R_t_xx | R_t_yy | R_t_xy | nu_xy | G_xy | eps_xx | sources | comment
|  |  | µm | g/cm^3 | % | mg/cm^2 | mg/cm^2 | mg/cm^2 | % | V | mAh/g | mAh/g | GPa | GPa | GPa | MPa | MPa | MPa |  | GPa | %
ElViS_CC_1 | Tailormade Energystorage Solutions Anode 95.7 (Copper only) | Cu | 14 | [9 empty] | 57.5 (+/- 7.1) |  |  | 297.5 (+/- 2.4) | [6 empty] | Robert bereits gemessen
ElViS_CC_2 | IWS CNT S1-4 | CNT | 12.3 | [9 empty] | 2.3 (+/- 0.4) |  |  | 45.3 (+/- 8.5) | [5 empty] | 10.1016/j.cartre.2022.100245 (no mechanical data) 10.1016/j.est.2021.102747 | Wird durch Robert gemessen
| Ni-Cu + PET CC | [20 empty] | 10.1039/c8ee01879k
Note on C5: Passive Anteile berücksichtigen!?
Note on E6: Kühn, Johannes: Welche dichte soll das sein? Gesamtdichte oder Dichte der Beschichtung auf der Folie (letzteres steht in der Spalte)
Note on G6: Kühn, Johannes: hier ist glaube ein Fehler: areal mass = Gesamtgewicht je cm² (Aktivmaterial + Passivmaterial+Substrat
Note on H6: Kühn, Johannes: Hier ist glaube auch etwas nicht richtig: active material areal mass (Spalte E) ist der Wert an Aktivmaterial (=95.7%) auf einer Seite -> wenn du jetzt für beide Seiten das ausrechnen willst ist es lediglich 2* Spalte E

## Literature_screening
ID | Authors | Year | DOI | Anode | Separator | Electrolyte | Cathode | Elastic modulus [GPa] | Tensile strength [MPa] | E [Wh/kg]
Reference Battery | Asp | 2021 | 10.1002/aesr.202000093 | CF | GF-fabric | SBE Hybrid polymer + LE | LFP | 25 | 300 | 24
Review SB | Kalnaus | 2021 | 10.1016/j.est.2021.102747
Reference Battery | Wong | 2007 | Army Research Laboratory | CF | GF-fabric |  | Metal-mesh coated
Reference Battery | Liu | 2008 | 10.1016/j.jpowsour.2008.09.082 |  |  |  |  | 3 |  | 35
Kathode | Sun | 2011 | 10.1016/j.jpowsour.2011.03.045 |  |  |  |  | 29 | 90
Anode - Fibers | Hagberg | 2016 | 10.1149/2.0041609jes